## TOLVA DT
REPORTE DE INSPECCIÓN EN TOLVAS CAT DE CAMION 794 AC
CLIENTE: |  | ANGLOAMERICAN QUELLAVECO S.A. | [9 empty] | COD. INFORME | ZMN-IF-HT002-23
LUGAR: |  | TRUCK SHOP |  | CODIGO EQUIPO |  | HT002 |  | HOROMETRO |  | 34876.3 |  | REV. | 0
FECHA DE INSPECCION: |  | 2026-06-22 |  | CODIGO DE TOLVA |  | T-CA2 | [5 empty] | PM | 500H
ESPESORES DE PISO
0
CONJUNTO DE BLINDAJE DE TOLVA
ZONA | DESCRIPCION |  | FECHA DE INSPECCION |  | DEFECTO | LONGITUD (mm) | ESTADO POSTERIOR A INSPECCION |  | TECNICA NDT | CONDICION |  | COMENTARIOS
1.1 | REFUERZO DE PISO #1 |  | 2026-06-22 |  | LF | - | - |  | VT/UT | ACEPTABLE |  | -
1.2 | REFUERZO DE PISO #2 |  | 2026-06-22 |  | LF | - | - |  | VT/UT | ACEPTABLE |  | -
1.3 | REFUERZO DE PISO #3 |  | 2026-06-22 |  | LF | - | - |  | VT/UT | ACEPTABLE |  | -
1.4 | ROCKBOX |  | 2026-06-22 |  | LF | - | - |  | VT | ACEPTABLE |  | -
1.5 | REFUERZO FRONTAL #1 |  | 2026-06-22 |  | LF | - | - |  | VT/UT | ACEPTABLE |  | -
1.6 | REFUERZO FRONTAL #2 |  | 2026-06-22 |  | LF | - | - |  | VT/UT | ACEPTABLE |  | -
1.7 | REFUERZO FRONTAL #3 |  | 2026-06-22 |  | LF | - | - |  | VT/UT | ACEPTABLE |  | -
1.8 | REFUERZO LATERAL RH |  | 2026-06-22 |  | LF | - | - |  | VT/UT | ACEPTABLE |  | -
1.9 | REFUERZO LATERAL LH |  | 2026-06-22 |  | LF | - | - |  | VT | ACEPTABLE |  | -
1.1 | CORTAFLUJOS |  | 2026-06-22 |  | LF | - | - |  | VT/UT | ACEPTABLE |  | -
D: Desprendimiento, DE: Desgaste, DP: Desprendimiento parcial, F: Fisurado, LF: Libre de fisura, NR: No Reparado, RA: Reapareció, R: Reparado, VT: Inspección Visual, LP: Líquidos Penetrantes, UT: ULTRASONIDO, NP: No Presenta
DESCRIPCION |  |  | PANORAMICO | [6 empty] | DETALLE
CONJUNTO LATERAL | [13 empty] | 10.02 | 10.4
ZONA | DESCRIPCION |  | FECHA DE INSPECCION |  | DEFECTO | LONGITUD (mm) | ESTADO POSTERIOR A INSPECCION |  | TECNICA NDT | CONDICION |  | COMENTARIOS |  | 10.02 |  | 10.21
2.1 | PLANCHA LATERAL RH |  | 2026-06-22 |  | LF | - | - |  | VT | ACEPTABLE |  | -
2.2 | VIGA CAJON LATERAL RH |  | 2026-06-22 |  | F | 230 | NR |  | VT | RECHAZADO |  | PROG. REPARACIÓN
2.3 | PLANCHA LATERAL LH |  | 2026-06-22 |  | LF | - | - |  | VT | ACEPTABLE |  | -
2.4 | VIGA CAJON LATERAL LH |  | 2026-06-22 |  | LF | - | - |  | VT | ACEPTABLE |  | -
D: Desprendimiento, DE: Desgaste, DP: Desprendimiento parcial, F: Fisurado, LF: Libre de fisura, NR: No Reparado, RA: Reapareció, R: Reparado, VT: Inspección Visual, LP: Líquidos Penetrantes, UT: ULTRASONIDO
DESCRIPCION |  |  | PANORAMICO | [6 empty] | DETALLE
ZONA 2.3 PLANCHA LATERAL LH FISURA
CANOPY | [13 empty] | 10.02 | 10.4
ZONA | DESCRIPCION |  | FECHA DE INSPECCION |  | DEFECTO | LONGITUD (mm) | ESTADO POSTERIOR A INSPECCION |  | TECNICA NDT | CONDICION |  | COMENTARIOS |  | 10.02 |  | 10.21
3.1 | PLANCHA RH |  | 2026-06-22 |  | LF | - | - |  | VT | ACEPTABLE |  | -
3.2 | PLANCHA LH |  | 2026-06-22 |  | LF | - | - |  | VT | ACEPTABLE |  | -
3.3 | DEFLECTOR RH |  | 2026-06-22 |  | LF | - | - |  | VT | ACEPTABLE |  | -
3.4 | DEFLECTOR LH |  | 2026-06-22 |  | LF | - | - |  | VT | ACEPTABLE |  | -
3.5 | PLANCHA FRONTAL CANOPY |  | 2026-06-22 |  | LF | - | - |  | VT | ACEPTABLE |  | -
3.6 | CARTELAS DE PLANCHA FRONTAL |  | 2026-06-22 |  | LF | - | - |  | VT | ACEPTABLE |  | -
3.7 | VIGA LATERAL RH |  | 2026-06-22 |  | LF | - | - |  | VT | ACEPTABLE |  | -
3.8 | VIGA LATERAL LH |  | 2026-06-22 |  | LF | - | - |  | VT | ACEPTABLE |  | -
3.9 | REFUERZO RH DE CANOPY |  | 2026-06-22 |  | LF | - | - |  | VT | ACEPTABLE |  | -
3.1 | REFUERZO LH DE CANOPY |  | 2026-06-22 |  | LF | - | - |  | VT | ACEPTABLE |  | -
D: Desprendimiento, DE: Desgaste, DP: Desprendimiento parcial, F: Fisurado, LF: Libre de fisura, NR: No Reparado, RA: Reapareció, R: Reparado, VT: Inspección Visual, LP: Líquidos Penetrantes, UT: ULTRASONIDO
DESCRIPCION |  |  | PANORAMICO | [6 empty] | DETALLE
PLANCHAS DE PISO / PLANCHAS FRONTALES
ZONA | DESCRIPCION |  | FECHA DE INSPECCION |  | DEFECTO | LONGITUD (mm) | ESTADO POSTERIOR A INSPECCION |  | TECNICA NDT | CONDICION |  | COMENTARIOS
4.1 | PLANCHA FRONTAL SUPERIOR |  | 2026-06-22 |  | LF | - | - |  | VT | ACEPTADO |  | -
4.2 | PLANCHA FRONTAL RH |  | 2026-06-22 |  | LF | - | - |  | VT | ACEPTADO |  | -
4.3 | PLANCHA FRONTAL LH |  | 2026-06-22 |  | LF | - | - |  | VT | ACEPTADO |  | -
5.1 | PLANCHA DE PISO RH |  | 2026-06-22 |  | LF | - | - |  | VT/UT | ACEPTADO |  | -
5.2 | PLANCHA DE PISO LH |  | 2026-06-22 |  | LF | - | - |  | VT/UT | ACEPTADO |  | -
5.3 | PLANCHA COLA DE PISO |  | 2026-06-22 |  | LF | - | - |  | VT/UT | ACEPTADO |  | -
D: Desprendimiento, DE: Desgaste, DP: Desprendimiento parcial, F: Fisurado, LF: Libre de fisura, NR: No Reparado, RA: Reapareció, R: Reparado, VT: Inspección Visual, LP: Líquidos Penetrantes, UT: ULTRASONIDO
DESCRIPCION |  |  | PANORAMICO | [6 empty] | DETALLE
LONGUERINA DELANTERA, POSTERIOR Y VIGAS / GUIADORES
ZONA | DESCRIPCION |  | FECHA DE INSPECCION |  | DEFECTO | LONGITUD (mm) | ESTADO POSTERIOR A INSPECCION |  | TECNICA NDT | CONDICION |  | COMENTARIOS
6.1 | LONGUERINA DELANTERA RH |  | 2026-06-22 |  | LF | - | - |  | VT | ACEPTADO |  | -
6.2 | LONGUERINA DELANTERA LH |  | 2026-06-22 |  | LF | - | - |  | VT | ACEPTADO |  | -
6.3 | LONGUERINA POSTERIOR RH |  | 2026-06-22 |  | LF | - | - |  | VT | ACEPTADO |  | -
6.4 | LONGUERINA POSTERIOR LH |  | 2026-06-22 |  | LF | - | - |  | VT | ACEPTADO |  | -
6.5 | VIGA DE PISO #1 RH |  | 2026-06-22 |  | LF | - | - |  | VT | ACEPTADO |  | -
6.6 | VIGA CAJON DE PISO #1 LH |  | 2026-06-22 |  | LF | - | - |  | VT | ACEPTADO |  | -
6.7 | VIGA CAJON DE PISO #2 RH |  | 2026-06-22 |  | LF | - | - |  | VT | ACEPTADO |  | -
6.8 | VIGA CAJON DE PISO #2 LH |  | 2026-06-22 |  | LF | - | - |  | VT | ACEPTADO |  | -
6.9 | VIGA CAJON DE COLA |  | 2026-06-22 |  | LF | - | - |  | VT | ACEPTABLE |  | -
7.1 | GUIADOR RH |  | 2026-06-22 |  | LF | - | - |  | VT | ACEPTADO |  | -
7.2 | GUIADOR LH |  | 2026-06-22 |  | LF | - | - |  | VT | ACEPTADO |  | -
D: Desprendimiento, DE: Desgaste, DP: Desprendimiento parcial, F: Fisurado, LF: Libre de fisura, NR: No Reparado, RA: Reapareció, R: Reparado, VT: Inspección Visual, LP: Líquidos Penetrantes, UT: ULTRASONIDO
DESCRIPCION |  |  | PANORAMICO | [6 empty] | DETALLE
CAJAS PIVOTE
ZONA | DESCRIPCION |  | FECHA DE INSPECCION |  | DEFECTO | LONGITUD (mm) | ESTADO POSTERIOR A INSPECCION |  | TECNICA NDT | CONDICION |  | COMENTARIOS
8.1 | CAJA PIVOTE RH |  | 2026-06-22 |  | LF | - | - |  | VT | ACEPTABLE |  | -
8.2 | CAJA PIVOTE LH |  | 2026-06-22 |  | LF | - | - |  | VT | ACEPTABLE |  | -
8.3 | BUSHING DE CAJA PIVOTE RH |  | 2026-06-22 |  | LF | - | - |  | VT | ACEPTABLE |  | -
8.4 | BUSHING DE CAJA PIVOTE LH |  | 2026-06-22 |  | LF | - | - |  | VT | ACEPTABLE |  | -
8.5 | SEPARADOR DE CAJA PIVOTE |  | 2026-06-22 |  | LF | - | - |  | VT | ACEPTABLE |  | -
D: Desprendimiento, DE: Desgaste, DP: Desprendimiento parcial, F: Fisurado, LF: Libre de fisura, NR: No Reparado, RA: Reapareció, R: Reparado, VT: Inspección Visual, LP: Líquidos Penetrantes, UT: ULTRASONIDO
DESCRIPCION |  |  | PANORAMICO | [6 empty] | DETALLE
CONDICION DE LETREROS LATERALES Y POSTERIOR
LETRERO LATERAL RH SE PROGRAMÓ CAMBIO
LETRERO LATERAL LH
LETRERO POSTERIOR Y CADENAS BOTA ROCA
ZONAS A REPARAR
SOLD_REP FISURA EN VIGA LATERAL RH DE TOLVA / BK0039708
SOLD_INST BARRAS DE REFUERZO EN LATERAL LH / BK0039710
REALIZADO |  |  |  | REVISADO | [5 empty] | APROBADO
NOMBRE: | Dennis Huamani Huamani |  |  | NOMBR: | [5 empty] | NOMBRE:
FIRMA: |  |  |  | FIRMA: | [5 empty] | FIRMA:
FECHA: | 2026-06-22 |  |  | FECHA: | [5 empty] | FECHA:
Formulas:
FECHA DE INSPECCION = [FECHA DE INSPECCION, row above]
ZONA 01
ZONA 06
ZONA 02 RH/LH
ZONA 03
ZONA 04
ZONA 05
ZONA 07
7.2
7.1
ZONA 08
8.4
1.7
1.2
1.1
1.6
1.5
1.9
1.4
1.8
1.3
1.10
2.2
2.1
2.3
2.4
3.3
3.7
3.4
3.6
3.5
3.1
3.2
3.9
3.10
3.8
4.2
4.3
4.1
5.1
5.2
5.3
6.9
6.1
6.2
6.6
6.8
6.3
6.4
6.5
6.7
8.1
8.3
8.5
8.4
8.2

## Hoja1
| 1 | 2 | 3 | 4 | 5 | 6 | 7 | 8
1 | 21.3 | 23.1 | 23.1 | 22.4 | 22.2 | 23.1 | 23.4 | 22.8
2 | 23.3 | 23.1 | 7.8 | 7.5 | 7.1 | 7.5 | 20.3 | 21.3
3 | 18.2 | 18.3 | 7.2 | 7.3 | 7 | 7.2 | 19.2 | 19.5
4 | 18 | 18.1 | 7.3 | 7.3 | 7.2 | 6.5 | 17.2 | 17.1
5 | 17.5 | 17.6 | 7.8 | 7.1 | 7.1 | 6.8 | 17.5 | 17.2
6 | 17.3 | 17.1 | 6.1 | 6.6 | 6.4 | 6.5 | 17.6 | 17.3
7 | 17.5 | 17.1 | 6.5 | 6.3 | 6.7 | 6.2 | 17.3 | 17.1
8 | ROCK BOX
9
10